## dobór pH
powierzchnia |  |  |  | 0.09306 | [5 empty] | 4 mM TH
40 mM TH w 100 mM AC pH5 ogrzewana i mieszana przez 1 h w 50 st C
[5 empty] | Dobór pH mieszaniny crosslinkującej |  |  |  |  | rozcieńcozna 1do9 buforem o pH 5,6,7 i 8
| FADGDH 4mgml - 4 mM TH - 3do1 -v/v - 24 mM genipin PB pH7 | [5 empty] | FADGDH 4mgml - 4 mM TH - 3do1 -v/v - 24 mM genipin PB pH8
| Graphite | MaxPiku | pik |  |  |  | Graphite |  | MaxPiku | pik
| Ia glukoza (mA) | j (mA/cm2) | Ia glukoza (mA) | j (mA/cm2) |  |  | Ia glukoza (mA) | j (mA/cm2) | Ia glukoza (mA) | j (mA/cm2) | Epa = -0.096V | pH | j (mA/cm2) | SD
1 | 0.155 | 1.665592 | 0.08635 | 0.927896 |  | 1 | 0.105 | 1.128304 | 0.0207 | 0.2224371 |  | 5 | 0.7698976 | 0.1183183 | brzydkie piki, rózne ksztłty i potencjały
2 | 0.153 | 1.644101 | 0.08892 | 0.9555126 |  | 2 | 0.09 | 0.967118 | 0.02134 | 0.2293144 |  | 6 | 0.6529837 | 0.151446
3 | 0.151 | 1.622609 | 0.08565 | 0.920374 |  | 3 | 0.089 | 0.9563722 | 0.0187 | 0.2009456 |  | 7 | 0.9345942 | 0.01510695
4 | 0.135 | 1.450677 | 0.0763 | 0.8199011 |  | 4 | 0.076 | 0.8166774 | 0.0094 |  |  | 8 | 0.2175657 | 0.01208291
średnia3 | 0.153 | 1.644101 | 0.08697333 | 0.9345942 |  | średnia3 | 0.085 | 0.9133892 | 0.02024667 | 0.2175657
SD3 | 0.001632993 | 0.01754775 | 0.001405853 | 0.01510695 |  | SD3 | 0.006377042 | 0.06852614 | 0.001124436 | 0.01208291
| FADGDH 4mgml - 4 mM TH - 3do1 -v/v - 24 mM genipin PB pH6 | [5 empty] | FADGDH 4mgml - 4 mM TH - 3do1 -v/v - 24 mM genipin PB pH5
| Graphite | MaxPiku | pik | Epa = -0.073V - max dla tego pH |  |  | Graphite | Epa = -0.093V | MaxPiku | pik
| Ia glukoza (mA) | j (mA/cm2) | Ia glukoza (mA) | j (mA/cm2) |  |  | Ia glukoza (mA) | j (mA/cm2) | Ia glukoza (mA) | j (mA/cm2)
1 | 0.158 | 1.697829 | 0.0773 | 0.8306469 |  | 1 | 0.163 | 1.751558 | 0.08458 | 0.908876
2 | 0.137 | 1.472168 | 0.06214 | 0.6677412 |  | 2 | 0.157 | 1.687084 | 0.07269 | 0.781109
3 | 0.107 | 1.149796 | 0.04286 | 0.4605631 |  | 3 | 0.129 | 1.386202 | 0.05767 | 0.6197077
średnia3 | 0.122 | 1.310982 | 0.06076667 | 0.6529837 |  | 4 | 0.127 | 1.364711
SD3 | 0.015 | 0.1611863 | 0.01409357 | 0.151446 |  | średnia3 | 0.1376667 | 1.479332 | 0.07164667 | 0.7698976
[6 empty] | SD3 | 0.01369509 | 0.1471641 | 0.0110107 | 0.1183183
[5 empty] | Dobór pH roztworu glukozy |  |  | pomiar CA |  | E = 0.1V | 600s
powierzchnia |  |  |  | 0.09306 | [5 empty] | 4 mM TH
40 mM TH w 100 mM AC pH5 ogrzewana i mieszana przez 1 h w 50 st C
[5 empty] | Dobór pH roztworu glukozy |  |  |  |  | rozcieńcozna 1do9 buforem o pH 7
| Glukoza AC pH 5 | [5 empty] | Glukoza PB pH 6
| FADGDH 4mgml - 4 mM TH - 3do1 -v/v - 24 mM genipin PB pH7 | [5 empty] | FADGDH 4mgml - 4 mM TH - 3do1 -v/v - 24 mM genipin PB pH7
| Graphite | [5 empty] | Graphite
| Ia glukoza (mA) | j (mA/cm2) |  |  |  |  | Ia glukoza (mA) | j (mA/cm2) |  |  |  |  | j (mA/cm2) | SD
1 | 0.079654 | 0.8559424 |  |  |  | 1 | 0.042765 | 0.4595422 |  |  |  | 5 | 0.8613368 | 0.04096769
2 | 0.075758 | 0.8140769 |  |  |  | 2 | 0.041702 | 0.4481195 |  |  |  | 6 | 0.4517874 | 0.005486178
3 | 0.07262 | 0.7803568 |  |  |  | 3 | 0.041663 | 0.4477004 |  |  |  | 7 | 0.6393187 | 0.02128734
4 | 0.085056 | 0.913991 |  |  |  | średnia3 | 0.04204333 | 0.4517874 |  |  |  | 8 | 0.911892 | 0.03492566
5 | 0.063664 | 0.6841178 |  |  |  | SD3 | 0.0005105437 | 0.005486178
średnia5 | 0.0753504 | 0.809697
SD5 | 0.007168163 | 0.07702733
Srednia3 | 0.080156 | 0.8613368
SD3 | 0.003812454 | 0.04096769
| Glukoza PB pH 7 | [5 empty] | Glukoza PB pH 8
| FADGDH 4mgml - 4 mM TH - 3do1 -v/v - 24 mM genipin PB pH7 | [5 empty] | FADGDH 4mgml - 4 mM TH - 3do1 -v/v - 24 mM genipin PB pH7
| Graphite | [5 empty] | Graphite
| Ia glukoza (mA) | j (mA/cm2) |  |  |  |  | Ia glukoza (mA) | j (mA/cm2)
1 | 0.063389 | 0.6811627 |  |  |  | 1 | 0.088942 | 0.955749
2 | 0.061476 | 0.6606061 |  |  |  | 2 | 0.084651 | 0.9096389
3 | 0.057514 | 0.6180314 |  |  |  | 3 | 0.07591 | 0.8157103
średnia3 | 0.059495 | 0.6393187 |  |  |  | 4 | 0.080989 | 0.870288
SD3 | 0.001981 | 0.02128734 |  |  |  | 5 | 0.070632 | 0.7589942
[6 empty] | 6 | 0.079973 | 0.8593703
[6 empty] | średnia6 | 0.08018283 | 0.8616251
[6 empty] | SD6 | 0.00587164 | 0.06309521
[6 empty] | Srednia3 | 0.08486067 | 0.911892
[6 empty] | SD3 | 0.003250182 | 0.03492566

## czujnik
CA 0.1V | 600s
powierzchnia |  |  |  | 0.09306
| Cm glukoza | Ia1 (mA) | j | Ia2 | j | Ia3 | j | średnia j | SD j
| 0 | [6 empty] | 0.0005605917 | 1.033551e-05
| 0.2 | 0.00103 | 0.01106813 | 0.00066 | 0.007092199 | 0.000784 | 0.000784 | 0.006314776 | 0.004234313
| 0.5 | 0.000828 | 0.008897485 | 0.000891 | 0.009574468 | 0.00084 | 0.009026435 | 0.009166129 | 0.0002934988
| 1 | 0.001483 | 0.01593596 | 0.001262 | 0.01356114 | 0.00147 | 0.01579626 | 0.01509779 | 0.001088066 |  | 30 | 0.4163801
| 2 | 0.002494 | 0.02679991 | 0.002537 | 0.02726198 | 0.0025 | 0.02686439 | 0.02697543 | 0.0002043264
| 5 | 0.005765 | 0.06194928 | 0.005981 | 0.06427036 | 0.005575 | 0.05990759 | 0.06204241 | 0.001782313
| 10 | 0.013365 | 0.143617 | 0.013024 | 0.1399527 | 0.013199 | 0.1418332 | 0.141801 | 0.001496119
| 15 | 0.019885 | 0.2136793 | 0.019044 | 0.2046422 | 0.019849 | 0.2132925 | 0.210538 | 0.004171977
| 20 | 0.02886 | 0.3101225 | 0.02415 | 0.25951 | 0.023029 | 0.247464 | 0.2723655 | 0.02714737
| 30 | 0.039277 | 0.422061 | 0.037491 | 0.4028691 | 0.039477 | 0.4242102 | 0.4163801 | 0.009593921
| 40 | 0.046113 | 0.495519 | 0.045817 | 0.4923383 | 0.045197 | 0.4856759 | 0.4911777 | 0.00410137 | 0.00224685
| 50 | 0.048773 | 0.5241027 | 0.04916 | 0.5282613 | 0.050159 | 0.5389963 | 0.5304535 | 0.006274767
| 100 | 0.072449 | 0.7785192 | 0.06664 | 0.7160971 | 0.063279 | 0.6799807 | 0.7248657 | 0.04070322
| 200 | [6 empty] | 0.8616251 | 0.06309521 | Ylod | LOD
| Bufor PB pH 8 | 5.1382e-05 | 0.0005521384 | 5.1601e-05 | 0.0005544917 | 5.3523e-05 | 0.0005751451 | 0.0005605917 | 1.033551e-05 | 0.0005915983 | 0.04286944
CA 0.1V | 600s
powierzchnia |  |  |  | 0.09306
| Cm glukoza | Ia1 (mA) | j | Ia2 | j | Ia3 | j | średnia j | SD j
| 0 | [6 empty] | 8.885665e-05 | 9.510137e-06
| 0.2 | 0.000132 | 0.00141844 | 0.000159 | 0.001708575 | 0.000158 | 0.001697829 | 0.001608281 | 0.00013431
| 0.5 | 0.000444 | 0.004771115 | 0.000401 | 0.004309048 | 0.0004 | 0.004298302 | 0.004459489 | 0.0002203972
| 1 | 0.000831 | 0.008929723 | 0.000884 | 0.009499248 | 0.000905 | 0.009724909 | 0.009384626 | 0.000334598
| 2 | 0.001913 | 0.02055663 | 0.001806 | 0.01940683 | 0.001623 | 0.01744036 | 0.01913461 | 0.001286692
| 5 | 0.003667 | 0.03940469 | 0.004028 | 0.0432839 | 0.003562 | 0.03827638 | 0.04032166 | 0.002144675
| 10 | 0.006632 | 0.07126585 | 0.007294 | 0.07837954 | 0.006556 | 0.07044917 | 0.07336485 | 0.003561558
| 15 | 0.009813 | 0.1054481 | 0.009902 | 0.1064045 | 0.010101 | 0.1085429 | 0.1067985 | 0.001293792
| 20 | 0.014056 | 0.1510423 | 0.01407 | 0.1511928 | 0.013253 | 0.1424135 | 0.1482162 | 0.004103594
| 30 | 0.020821 | 0.2237374 | 0.01946 | 0.2091124 | 0.019361 | 0.2080486 | 0.2136328 | 0.007158213
| 40 | 0.021758 | 0.2338061 | 0.021357 | 0.2294971 | 0.016997 | 0.1826456 | 0.2153163 | 0.02316854
| 200 | [6 empty] | 0.8616251 | 0.06309521
| Bufor AC pH 5 | 8.013e-06 | 8.610574e-05 | 7.336e-06 | 7.883086e-05 | 9.458e-06 | 0.0001016334 | 8.885665e-05 | 9.510137e-06
LOD
0.0001173871
0.01653339

## temepratura
Temp | 25 | 4
I1 | 11.661 | 19.416
I2 | 10.17 | 18.843
I3 |  | 18.802
Mean | 10.9155 | 19.02033
SD | 0.7455 | 0.2802788
|  | 19.02033 | 100
|  | 10.9155 | 57.38858
42.61142

## Asweat sample
CA 0.1V | 600s
powierzchnia |  |  |  | 0.09306
|  | Ia1 (mA) | j | Ia2 | j | Ia3 | j | średnia j | SD j
27.75 mM | Asweat pH 8 | 0.040543 | 0.4356652 | 0.038207 | 0.4105631 | 0.035288 | 0.3791962 | 0.4084748 | 0.02310059 | z krzywej wychodzi 29.52 mM
16.65 mM | Asweat pH 4.8 | 0.0118 | 0.1267999 | 0.011607 | 0.124726 | 0.011564 | 0.1242639 | 0.1252633 | 0.001102824 | z krzywej wychodzi 17.29 mM
| Artificial sweat | c glucose (mM) | j | SD | c glucose
| pH 8 | 27.75 | 0.4084748 | 0.02310059 | 29.52 |  | 1.063784 |  | 1.77 | 0.06378378 | 6.378378
| pH 4.8 | 16.65 | 0.1252633 | 0.001102824 | 17.29 |  | 1.038438 |  |  | 0.64 | 0.03843844 | 3.843844
CA 0.1V | 600s
powierzchnia |  |  |  | 0.09306
|  | Ia1 (mA) | j | Ia2 | j | Ia3 | j | średnia j | SD j
27.75 mM | Asweat pH 8 |  | 0 |  | 0 |  | 0 | 0 | 0 | z krzywej wychodzi 29.52 mM
27.75 mM | Asweat pH 5 | 0.016682 | 0.1792607 | 0.015762 | 0.1693746 | 0.015979 | 0.1717064 | 0.1734472 | 0.004219521
| Artificial sweat | c glucose (mM) | j | SD | c glucose
| pH 8 | 27.75 | 0 | 0 | 29.52 | 1.063784 |  | 1.063784
| pH 5 | 27.75 | 0.1734472 | 0.004219521 | 24.01 | 0.8652252

## stężenie TH i genipin
powierzchnia |  |  |  | 0.09306 | [7 empty] | 4,2,1 mM TH
[12 empty] | 40 mM TH w 100 mM AC pH5 ogrzewana i mieszana przez 1 h w 50 st C | [15 empty] | stezenie TH
[5 empty] | Dobór stężenia TH 4 mM, 2mM, 1 mM |  |  |  | 200 mM glukoza PB pH8 |  |  | rozcieńcozna 1do9 buforem o pH 7
| FADGDH 4mgml - 4 mM TH - 3do1 -v/v - 24 mM genipin PB pH | [7 empty] | FADGDH 4mgml - 2 mM TH - 3do1 -v/v - 24 mM genipin PB pH7 | [8 empty] | FADGDH 4mgml - 1 mM TH - 3do1 -v/v - 24 mM genipin PB pH7
| Graphite | E = -0.1V | pik | E =0.1V |  |  |  |  | Graphite | E = -0.1V |  | E =0.1V | [5 empty] | Graphite |  | E = -0.1V |  | E =0.1V
| Ia glukoza (mA) | j (mA/cm2) | Ia glukoza (mA) | j (mA/cm2) |  |  |  |  | Ia glukoza (mA) | j (mA/cm2) | Ia glukoza (mA) | j (mA/cm2) | [5 empty] | Ia glukoza (mA) | j (mA/cm2) | Ia glukoza (mA) | j (mA/cm2) |  | Epa = -0.096V
1 | 0.154 | 1.654846 | 0.08635 | 0.927896 |  |  |  | 1 | 0.105 | 1.128304 | 0.014137 | 0.1519127 |  |  |  |  | 1 | 0.035863 | 0.385375 | 0.00391 | 0.0420159
2 | 0.153 | 1.644101 | 0.08892 | 0.9555126 |  |  |  | 2 | 0.09 | 0.967118 | 0.014675 | 0.157694 |  |  |  |  | 2 | 0.024803 | 0.266527 | 0.002458 | 0.02641307 |  |  | 3 | 4 | 0.9345942 | 0.01510695
3 | 0.15 | 1.611863 | 0.08565 | 0.920374 |  |  |  | 3 | 0.089 | 0.9563722 | 0.015499 | 0.1665485 |  |  |  |  | 3 | 0.020306 | 0.2182033 | 0.004316 | 0.04637868 |  |  | 2.25 | 3 | 0.4902214 | 0.0208643
4 | 0.135 | 1.450677 | 0.0763 | 0.8199011 |  |  |  | 4 | 0.076 | 0.8166774 | [6 empty] | średnia3 | 0.02699067 | 0.2900351 | 0.003561333 | 0.03826922 |  |  | 1.5 | 2 | 0.1587184 | 0.006018757
średnia3 | 0.148 | 1.636937 | 0.08697333 | 0.9345942 |  |  |  | średnia3 | 0.09466667 | 1.017265 | 0.01477033 | 0.1587184 |  |  |  |  | SD3 | 0.006536792 | 0.07024277 | 0.0007975869 | 0.008570674 |  |  | 0.75 | 1 | 0.03826922 | 0.008570674
SD3 | 0.001699673 | 0.01826427 | 0.001405853 | 0.01510695 |  |  |  | SD3 | 0.007318166 | 0.07863922 | 0.0005601055 | 0.006018757 | [11 empty] | 0.375 | 0.5 | 0.01465363 | 0.002585813
FADGDH 4mgml - 0.5 mM TH - 3do1 -v/v - 24 mM genipin PB pH
[7 empty] | FADGDH 4mgml - 3 mM TH - 3do1 -v/v - 24 mM genipin PB pH | [10 empty] | Graphite
[7 empty] | Graphite | [10 empty] | Ia | j (mA/cm2)
[7 empty] | Ia | j (mA/cm2) | [8 empty] | 1 | 0.001677 | 0.01802063
[6 empty] | 1 | 0.043171 | 0.463905 | [8 empty] | 2 | 0.001322 | 0.01420589
[6 empty] | 2 | 0.045769 | 0.4918225 | [8 empty] | 3 | 0.001092 | 0.01173436
[6 empty] | 3 | 0.04792 | 0.5149366 | [8 empty] | średnia3 | 0.001363667 | 0.01465363
[6 empty] | średnia3 | 0.04562 | 0.4902214 | [8 empty] | SD3 | 0.0002406357 | 0.002585813
[6 empty] | SD3 | 0.001941632 | 0.0208643
powierzchnia |  |  |  | 0.09306 | [7 empty] | 4 mM TH
40 mM TH w 100 mM AC pH5 ogrzewana i mieszana przez 1 h w 50 st C
[5 empty] | Dobór stężenia genipin 24, 16, 12 i 6 mM |  |  |  | 200 mM glukoza PB pH8 |  |  | rozcieńczona 1do9 buforem o pH 7
Steżęnie genipin
| FADGDH 4mgml - 4 mM TH - 3do1 -v/v - 24 mM genipin PB pH | [5 empty] | 1do2 |  | FADGDH 4mgml - 4 mM TH - 3do1 -v/v - 16 mM genipin PB pH7 | [5 empty] | 3do4 | [17 empty] | 6.666667
| Graphite | E = -0.1V | pik |  | względem pikuTH |  |  |  | Graphite | E =0.1V | pik | [6 empty] | srednia uA/cm2 | SD | srednia mA/cm2
| Ia (uA) | j (uA/cm2) | Ia glukoza (mA) | j (mA/cm2) |  |  |  |  | Ia glukoza (mA) | j (mA/cm2) | [5 empty] | 2:1 | 24 | 1636.937 | 18.26427 | 1.636937
1 | 154 | 1654.846 | 0.085 | 0.9133892 |  |  |  | 1 | 0.044773 | 0.4811197 | [5 empty] | 3:4 | 16 | 0.5745791 | 0.06742844 | 0.0005745791
2 | 153 | 1644.101 | 0.087 | 0.9348807 |  |  |  | 2 | 0.059345 | 0.6377069 | [5 empty] | 1:1 | 12 | 1350.383 | 119.445 | 1.350383
3 | 150 | 1611.863 | 0.087 | 0.9348807 |  |  |  | 3 | 0.056293 | 0.6049108 | [5 empty] | 1:2 | 6 | 469.3424 | 101.8069 | 0.4693424
4 | 134 | 1439.931 | [5 empty] | 4 | 0.056374 | 0.6057812
średnia3 | 152.3333 | 1636.937 | 0.08633333 | 0.9277169 |  |  |  | średnia3 | 0.05419625 | 0.5745791 |  |  | 1:2 | 0.1188552 | 0.03073917 | 2:1 | 24 | 0.9277169 | 0.0101312
SD3 | 1.699673 | 18.26427 | 0.000942809 | 0.0101312 |  |  |  | SD3 | 0.006274891 | 0.06742844 |  |  | 1:1 | 0.5086324 | 0.05360925 | 3.3:2 | 20 | 0.665936 | 0.04117214
[13 empty] | 3:4 | 0.5745791 | 0.06742844 | 3:4 | 16 | 0.5745791 | 0.06742844
[13 empty] | 3.3:2 | 0.665936 | 0.04117214 | 1:1 | 12 | 0.5086324 | 0.05360925
[13 empty] | 2:1 | 0.9277169 | 0.0101312 | 1:2 | 6 | 0.1188552 | 0.03073917
| FADGDH 4mgml - 4 mM TH - 3do1 -v/v - 12 mM genipin PB pH7 | [5 empty] | 1do1 |  | FADGDH 4mgml - 4 mM TH - 3do1 -v/v - 6 mM genipin PB pH7 | [5 empty] | 2do1 |  |  | FADGDH 4mgml - 4 mM TH - 3do1 -v/v - 20 mM genipin PB pH7 | [5 empty] | 2do1
| Graphite | E = -0.1V | pik | [5 empty] | Graphite | E = -0.1V | pik | [6 empty] | Graphite | CA 0.1V | 600s
| Ia (uA) | j (uA/cm2) | Ia glukoza (mA) | j (mA/cm2) |  |  |  |  | Ia glukoza (mA) | j (uA/cm2) | Ia glukoza (mA) | j (uA/cm2) | j (mA/cm2) |  |  |  |  | Ia glukoza (mA) | j (uA/cm2)
1 | 141 | 1515.152 | 0.042 | 0.4513217 |  |  |  | 1 | 55.025 | 591.2852 | 14.946 | 160.6061 | 0.1606061 |  |  |  | 1 | 0.058744 | 0.6312487
2 | 121 | 1300.236 | 0.073 | 0.7844401 |  |  |  | 2 | 44.172 | 474.6615 | 10.094 | 108.4677 | 0.1084677 |  |  |  | 2 | 0.059817 | 0.6427789
3 | 115 | 1235.762 | 0.054 | 0.5802708 |  |  |  | 3 | 31.834 | 342.0804 | 8.142 | 87.49194 | 0.08749194 |  |  |  | 3 | 0.05472 | 0.5880077
4 |  |  | 0.046 | 0.4943047 |  |  |  | średnia3 | 43.677 | 469.3424 | 11.06067 | 118.8552 | 0.1188552 |  |  |  | 4 | 0.067355 | 0.7237804
średnia3 | 125.6667 | 1350.383 | 0.04733333 | 0.5086324 |  |  |  | SD3 | 9.474154 | 101.8069 | 2.860587 | 30.73917 | 0.03073917 |  |  |  | średnia3 | 0.061972 | 0.665936 | [9 empty] | 1 | genipin
SD3 | 11.11555 | 119.445 | 0.004988877 | 0.05360925 | [12 empty] | SD3 | 0.003831479 | 0.04117214 | [10 empty] | 2 | BS3
[31 empty] | 3 | GA
[9 empty] | rodzaj cross-linkera |  |  |  | pomiar CA |  | E = 0.1V | 600s
powierzchnia elektrochemiczna |  |  |  | 0.09306 | [7 empty] | 4 mM TH
40 mM TH w 100 mM AC pH5 ogrzewana i mieszana przez 1 h w 50 st C
rozcieńczona 1do9 buforem o pH 7
FADGDH 4mgml - 4 mM TH - 3do1 -v/v - 24 mM genipin PB pH7 | [6 empty] | FADGDH 4mgml - 4 mM TH - 3do1 -v/v - 1%GA PB pH7 | [7 empty] | FADGDH 4mgml - 4 mM TH - 3do1 -v/v - 24mM BS3 PB pH7 | [6 empty] | srednia mA/cm2 | SD
[21 empty] | Genipin | 0.911892 | 0.03492566
| Ia glukoza (mA) | j (mA/cm2) | [5 empty] | Ia glukoza (mA) | j (mA/cm2) | [6 empty] | Ia glukoza (mA) | j (mA/cm2) |  |  |  | BS3 | 0.4084748 | 0.05356041
1 | 0.088942 | 0.955749 |  |  |  |  | 1 | 0.059865 | 0.6432946 | [5 empty] | 1 | 0.045049 | 0.4840855 |  |  |  | GA | 0.4445806 | 0.1427653
2 | 0.084651 | 0.9096389 |  |  |  |  | 2 | 0.035006 | 0.3761659 | [5 empty] | 2 | 0.034859 | 0.3745863 |  |  |  | BS3(2) | 0.3706695 | 0.003916828 | 2.460122
3 | 0.080989 | 0.870288 |  |  |  |  | 3 | 0.029247 | 0.3142811 | [5 empty] | 3 | 0.03413 | 0.3667526 |  |  |  | GA(2) | 0.3452235 | 0.0309424 | 2.641454
średnia3 | 0.08486067 | 0.911892 |  |  |  |  | średnia3 | 0.04137267 | 0.4445806 | [5 empty] | średnia3 | 0.03801267 | 0.4084748
SD3 | 0.003250182 | 0.03492566 |  |  |  |  | SD3 | 0.01328574 | 0.1427653 | [5 empty] | SD3 | 0.004984332 | 0.05356041
[7 empty] | Srednia 2 | 0.0321265 | 0.3452235 | [5 empty] | Srednia2 | 0.0344945 | 0.3706695 |  |  |  | Genipin | 0.911892 | 0.03492566
[7 empty] | SD2 | 0.0028795 | 0.0309424 | [5 empty] | SD2 | 0.0003645 | 0.003916828 |  |  |  | BS3 | 0.3706695 | 0.003916828
[21 empty] | GA | 0.3452235 | 0.0309424
[9 empty] | stężenie enzymu |  |  |  | pomiar CA |  | E = 0.1V | 600s
2.460122
powierzchnia elektrochemiczna |  |  |  | 0.09306 | [7 empty] | 4 mM TH
40 mM TH w 100 mM AC pH5 ogrzewana i mieszana przez 1 h w 50 st C
rozcieńczona 1do9 buforem o pH 7
[5 empty] | 6mg/ml |  | 4.5mg/ml
FADGDH 8mgml - 4 mM TH - 3do1 -v/v - 24 mM genipin PB pH7 | [6 empty] | FADGDH 6mgml - 4 mM TH - 3do1 -v/v - 24 mM genipin PB pH7 | [6 empty] | FADGDH 4mgml - 4 mM TH - 3do1 -v/v - 24 mM genipin PB pH7 | [5 empty] | 3mg/ml
| Ia glukoza (mA) | j (mA/cm2) | [5 empty] | Ia glukoza (mA) | j (mA/cm2) | [5 empty] | Ia glukoza (mA) | j (mA/cm2) | [5 empty] | SD
1 | 0.087798 | 0.9434558 |  |  |  |  | 1 | 0.085371 | 0.9173759 |  |  |  |  | 1 | 0.088942 | 0.955749 |  |  | 8 | 6 | 0.9187594 | 0.04780052
2 | 0.086792 | 0.9326456 |  |  |  |  | 2 | 0.08806 | 0.9462712 |  |  |  |  | 2 | 0.084651 | 0.9096389 |  |  | 6 | 4.5 | 0.9434182 | 0.05325024
3 | 0.077899 | 0.8370836 |  |  |  |  | 3 | 0.09558 | 1.027079 |  |  |  |  | 3 | 0.080989 | 0.870288 |  |  | 4 | 3 | 0.9423096 | 0.02322235
4 | 0.08951 | 0.9618526 |  |  |  |  | 4 | 0.082167 | 0.8829465 |  |  |  |  | 4 | 0.089481 | 0.9615409 |  |  | 2 | 1.5 | 0.8932624 | 0.04210814
średnia3 | 0.08549975 | 0.9187594 |  |  |  |  | średnia3 | 0.0877945 | 0.9434182 |  |  |  |  | średnia3 | 0.08769133 | 0.9423096 |  |  | 1 | 0.75 | 0.7002767 | 0.05201769
SD3 | 0.0849251875 | 0.04780052 |  |  |  |  | SD3 | 0.004955467 | 0.05325024 |  |  |  |  | SD3 | 0.002161072 | 0.02322235 |  |  | 0.5 | 0.375 | 0.4689483 | 0.02549492
[19 empty] | 0.25 | 0.1875 | 0.1493839 | 0.02416241
[5 empty] | 1.5mg/ml | [6 empty] | 0.75 mg/ml
FADGDH 2mgml - 4 mM TH - 3do1 -v/v - 24 mM genipin PB pH7 | [6 empty] | FADGDH 1mgml - 4 mM TH - 3do1 -v/v - 24 mM genipin PB pH7 | [6 empty] | FADGDH 0.5mgml - 4 mM TH - 3do1 -v/v - 24 mM genipin PB pH7 | [5 empty] | FADGDH 0.25mgml - 4 mM TH - 3do1 -v/v - 24 mM genipin PB pH7
| Ia glukoza (mA) | j (mA/cm2) | [5 empty] | Ia glukoza (mA) | j (mA/cm2) | [5 empty] | Ia glukoza (mA) | j (mA/cm2) |  |  |  |  | Ia glukoza (mA) | j (mA/cm2)
1 | 0.088189 | 0.9476574 |  |  |  |  | 1 | 0.071152 | 0.764582 |  |  |  |  | 1 | 0.037501 | 0.4029766 |  |  |  | 1 | 0.013253 | 0.1424135
2 | 0.077177 | 0.8293252 |  |  |  |  | 2 | 0.060606 | 0.6512573 |  |  |  |  | 2 | 0.040381 | 0.4339243 |  |  |  | 2 | 0.021686 | 0.2330325
3 | 0.083554 | 0.8978508 |  |  |  |  | 3 | 0.068705 | 0.7382871 |  |  |  |  | 3 | 0.04458 | 0.4790458 |  |  |  | 3 | 0.01153 | 0.1238986
4 | 0.083588 | 0.8982162 |  |  |  |  | 4 | 0.060208 | 0.6469804 |  |  |  |  | 4 | 0.04596 | 0.4938749 |  |  |  | 4 | 0.016922 | 0.1818397
średnia3 | 0.083127 | 0.8932624 |  |  |  |  | średnia3 | 0.06516775 | 0.7002767 |  |  |  |  | średnia3 | 0.04364033 | 0.4689483 |  |  |  | średnia3 | 0.01390167 | 0.1493839
SD3 | 0.003918584 | 0.04210814 |  |  |  |  | SD3 | 0.004840766 | 0.05201769 |  |  |  |  | SD3 | 0.002372557 | 0.02549492 |  |  |  | SD3 | 0.002248554 | 0.02416241

## Ag, Au, Graphite
| Graphite |  |  |  |  | Ag |  |  |  |  | Au
FADGDH 4mgml - 4 mM TH - 3do1 -v/v - 24 mM genipin PB pH7 |  |  |  |  | FADGDH 4mgml - 4 mM TH - 3do1 -v/v - 24 mM genipin PB pH7 |  |  |  |  | FADGDH 4mgml - 4 mM TH - 3do1 -v/v - 24 mM genipin PB pH7
| Ia glukoza (mA) | j (mA/cm2) |  |  |  | Ia glukoza (mA) | j (mA/cm2) |  |  |  | Ia glukoza (mA) | j (mA/cm2)
1 | 0.056799 | 0.6103482 |  |  | 1 | 0.005307 | 0.1583234 |  |  | 1 | 0.01106 | 0.3303465
2 | 0.077527 | 0.8330862 |  |  | 2 | 0.01557 | 0.4644988 |  |  | 2 | 0.01634 | 0.4880526
3 | 0.079248 | 0.8515796 |  |  | 3 | 0.019986 | 0.5962411 |  |  | 3 | 0.016778 | 0.501135
4 | 0.077904 | 0.8371373 |  |  | 4 | 0.020944 | 0.624821 |  |  | średnia3 | 0.014726 | 0.4398447
średnia3 | 0.07822633 | 0.840601 |  |  | średnia3 | 0.01883333 | 0.5618536 |  |  | SD | 0.002598413 | 0.07761091
SD3 | 0.0007386403 | 0.007937248 |  |  | SD3 | 0.002340434 | 0.06982203
[14 empty] | GDPE | 1 | 0.9423096 | 0.02322235
[14 empty] | AgDPE | 2 | 0.5618536 | 0.06982203
[10 empty] | powierzchnia elektrochemiczna |  |  | 0.03348 | AuDPE | 3 | 0.4398447 | 0.07761091
powierzchnia elektrochemiczna |  |  | 0.09306 | powierzchnia elektrochemiczna |  |  |  | 0.03352
[5 empty] | 0.001 |  | 1e-05 | 309.61
[5 empty] | 0.01 |  |  | 0.0030961 | 3.0961 | 10 mM | K3K4 | w 0.1M KCl
Ia
[10 empty] | 1 | 0.08003
[10 empty] | 2 | 0.0708
[10 empty] | 3 | 0.06504
[5 empty] | 10 mM | Ru3+ | w 0.1M KNO3 |  |  | średnia | 0.07195667
[6 empty] | Ia |  |  |  | SD | 0.006174055
[5 empty] | 1 | 16.6
[5 empty] | 2 | 16.013
[5 empty] | 3 | 15.727
[5 empty] | średnia | 16.11333
[5 empty] | SD | 0.3633936
Graphite

## stabilność 7 dni
[12 empty] | CA | 0.1 V | 600 s
| dzień | I1 | j1 | I2 | j2 | I3 | j3 | średnia | SD | %
0 | 1 | 0.07591 | 0.8157103 | 0.079973 | 0.8593703 | 0.07994 | 0.8590157 | 0.8446988 | 0.02049845 | 1 | 100 | powierzchnia elektrochemiczna |  |  | 0.09306
2 | 3 | 0.08086 | 0.8689018 | 0.07187 | 0.7722974 | 0.0786 | 0.8446164 | 0.8286052 | 0.04103144 | 0.9809476 | 98.09476
4 | 5 | 0.0665 | 0.7145927 | 0.056932 | 0.6117773 | 0.061195 | 0.6575865 | 0.6613189 | 0.0420571 | 0.7857143 | 78.57143
6 | 7 | 0.062096 | 0.6672684 | 0.062311 | 0.6695788 | 0.070389 | 0.756383 | 0.6977434 | 0.04147518 | 0.8260263 | 82.60263
[12 empty] | CA | 0.1 V | 600 s
| dzień | I1 | j1 | I2 | j2 | I3 | j3 | średnia | SD | %
| 0 | 0.085261 | 0.9161939 | 0.083697 | 0.8993875 | 0.083425 | 0.8964646 | 0.9040153 | 0.008693794 | 1
| 1 | 0.087774 | 0.9431979 | 0.086191 | 0.9261874 | 0.081718 | 0.8781216 | 0.9158357 | 0.02755721 | 1.013075
| 2 | 0.07929 | 0.8520309 | 0.077532 | 0.8331399 | 0.07338 | 0.7885235 | 0.8245648 | 0.02662639 | 0.9121137
| 4 | 0.079911 | 0.8587041 | 0.078566 | 0.844251 | 0.083964 | 0.9022566 | 0.8684039 | 0.02465397 | 0.9606075
| 5 | 0.068429 | 0.7353213 | 0.07478 | 0.8035676 | 0.062335 | 0.6698367 | 0.7362419 | 0.0545993 | 0.814413
| 6 | 0.07087 | 0.7615517 | 0.066612 | 0.7157963 | 0.064223 | 0.6901247 | 0.7224909 | 0.02954171 | 0.799202
| 7 | 0.060852 | 0.6539007 | 0.059626 | 0.6407264 | 0.054219 | 0.5826241 | 0.6257504 | 0.03096556 | 0.69219
[28 empty] | CA | 0.1 V | 600 s
[17 empty] | dzień | I1 | j1 | I2 | j2 | I3 | j3 | średnia | SD | %
[16 empty] | 0 | 1 | 0.07591 | 0.8157103 | 0.079973 | 0.8593703 | 0.07994 | 0.8590157 | 0.8446988 | 0.02049845 | 1 | 100 | powierzchnia elektrochemiczna |  |  | 0.09306 | 0.09306
[16 empty] | 2 | 3 | 0.08086 | 0.8689018 | 0.07187 | 0.7722974 | 0.0786 | 0.8446164 | 0.8286052 | 0.04103144 | 0.9809476 | 98.09476
[16 empty] | 4 | 5 | 0.0665 | 0.7145927 | 0.056932 | 0.6117773 | 0.061195 | 0.6575865 | 0.6613189 | 0.0420571 | 0.7857143 | 78.57143
[16 empty] | 6 | 7 | 0.062096 | 0.6672684 | 0.062311 | 0.6695788 | 0.070389 | 0.756383 | 0.6977434 | 0.04147518 | 0.8260263 | 82.60263
[28 empty] | CA | 0.1 V | 600 s
[17 empty] | dzień | I1 | j1 | I2 | j2 | I3 | j3 | średnia | SD | %
[17 empty] | 0 | 0.085261 | 0.9161939 | 0.083697 | 0.8993875 | 0.083425 | 0.8964646 | 0.9040153 | 0.008693794 | 1 | 100 | 0.8693794
[17 empty] | 1 | 0.087774 | 0.9431979 | 0.086191 | 0.9261874 | 0.081718 | 0.8781216 | 0.9158357 | 0.02755721 | 1.013075 | 101.3075 | 2.755721
[17 empty] | 2 | 0.07929 | 0.8520309 | 0.0786 | 0.8446164 | 0.08086 | 0.8689018 | 0.855183 | 0.01016192 | 0.9459829 | 94.59829 | 1.016192
[17 empty] | 4 | 0.079911 | 0.8587041 | 0.078566 | 0.844251 | 0.083964 | 0.9022566 | 0.8684039 | 0.02465397 | 0.9606075 | 96.06075 | 2.465397
[17 empty] | 5 | 0.068429 | 0.7353213 | 0.07478 | 0.8035676 | 0.062335 | 0.6698367 | 0.7362419 | 0.0545993 | 0.814413 | 81.4413 | 5.45993
[17 empty] | 6 | 0.07087 | 0.7615517 | 0.066612 | 0.7157963 | 0.070389 | 0.756383 | 0.744577 | 0.02046014 | 0.8236331 | 82.36331 | 2.046014
[17 empty] | 7 | 0.060852 | 0.6539007 | 0.059626 | 0.6407264 | 0.054219 | 0.5826241 | 0.6257504 | 0.03096556 | 0.69219 | 69.219 | 3.096556
leaching stability
|  |  |  | 100s | 14 h
|  |  | 1 | 99.714 | 9.426 | 90.288 | 0.9054696 | 0.09453036
|  |  | 2 | 94.183 | 7.816 | 86.367 | 0.9170126 | 0.08298738
|  |  | 3 | 82.944 | 5.518 | 77.426 | 0.9334732 | 0.06652681
[6 empty] | 91.86518 | 0.9186518 | 0.08134818 | 8.134818
[6 empty] | 1.149101 | 0.01149101 | 0.01149101 | 1.149101

## krzywa kalibracyjna
PB pH 8 | [14 empty] | 0.09306 | PB pH 8 | nowa elektroda na stezenie
c glukoza | I1 | I2 | I3 | I4 | I5 | j1 / 1000/ESCA | j2 | j3 | j4 | j5 | srednia I | SD I | Srednia j | SD j |  | #REF! | #REF! | #REF! | #REF! | #REF! | #REF! | #REF! | #REF! | #REF! | #REF! | [6 empty] | zakres 0.1 mM - 30 mM
0.05
0.1 | 0.25 | 0.237 | 0.234 |  |  | 0.002686439 | 0.002546744 | 0.002514507 | 0 | 0 | 0.2403333 | 0.006944222 | 0.002582563 | 7.462091e-05 |  | #REF! | #REF! | #REF! | #REF! | #REF! | #REF! | #REF! | #REF! | #REF! | #REF!
0.2 | 0.328 | 0.401 | 0.37 | 0.356 | 0.359 | 0.003524608 | 0.004309048 | 0.00397593 | 0.003825489 | 0.003857726 | 0.3715 | 0.01781151 | 0.003992048 | 0.0001913982 |  |  | #REF! | #REF! | #REF! | #REF! | #REF! | #REF! |  | #REF! | #REF! | [6 empty] | LOD | 0.00059 | 0.04275362
0.5 | 0.753 | 0.995 | 0.989 | 0.891 | 0.891 | 0.008091554 | 0.01069203 | 0.01062755 | 0.009574468 | 0.009574468 | 0.9236667 | 0.04619764 | 0.009925496 | 0.0004964286 |  | #REF! | #REF! | #REF! | #REF! | #REF! | #REF! | #REF! | #REF! | #REF! | #REF!
1 | 1.133 | 1.552 | 1.664 | 1.413 | 1.123 | 0.01217494 | 0.01667741 | 0.01788094 | 0.01518375 | 0.01206748 | 1.543 | 0.1026677 | 0.0165807 | 0.001103243 |  | #REF! | #REF! | #REF! | #REF! | #REF! | #REF! | #REF! | #REF! | #REF! | #REF! | [6 empty] | LOQ | 0.00066 | 0.04782609
2 | 2.695 | 3.555 |  | 3.253 | 3.301 | 0.02895981 | 0.03820116 | 0 | 0.03495594 | 0.03547174 | 3.369667 | 0.1325074 | 0.03620961 | 0.001423893 |  | #REF! | #REF! | #REF! | #REF! | #REF! | #REF! | #REF! | #REF! | #REF! | #REF!
5 | 6.088 | 8.162 |  | 7.429 | 7.63 | 0.06542016 | 0.08770686 | 0 | 0.07983022 | 0.08199011 | 7.740333 | 0.3092489 | 0.07574683 | 0.003323113 |  | #REF! | #REF! | #REF! | #REF! | #REF! | #REF! | #REF! | #REF! | #REF! | #REF!
10 | 10.513 | 14.682 |  | 13.204 | 13.968 | 0.1129701 | 0.1577692 | 0 | 0.141887 | 0.1500967 | 19.32067 |  | 0.1499176 |  |  | #REF! | #REF! | #REF! | #REF! | #REF! | #REF! | #REF! | #REF! | #REF! | #REF!
15 | 14.654 | 19.922 |  | 17.584 | 20.456 | 0.1574683 | 0.2140769 | 0 | 0.1889534 | 0.2198152 |  |  | 0.2076152 |  |  | #REF! | #REF! | #REF! | #REF! | #REF! | #REF! | #REF! | #REF! | #REF! | #REF!
20 | 17.148 | 19.109 |  | 21.208 | 25.081 | 0.1842682 | 0.2053406 | 0 | 0.227896 | 0.2695143 |  |  | 0.2342503 |  |  | #REF! | #REF! | #REF! | #REF! | #REF! | #REF! | #REF! | #REF! | #REF! | #REF!
30 | 21.325 |  |  | 26.048 | 31.122 | 0.2291532 | 0 | 0 | 0.2799054 | 0.3344294 |  |  | 0.2811627 |  |  | 30 | #REF! | #REF! | #REF! | #REF! | #REF! | #REF! | #REF! | #REF! | #REF!
AC pH 5 | ciagly pomiar | [14 empty] | AC pH 5 | nowa elektroda na stezenie
c glukoza | I1 (uA) | I2 | I3 | I4 | I5 | j1 / 1000/ESCA | j2 | j3 | j4 | j5 | srednia I | SD I | Srednia j | SD j |  | c glukoza | Ia1 (mA) | j | Ia2 | j | Ia3 | j | średnia j | SD j
0.05 | 0.050838 | 0.055367 | 0.049086 | 0.054867 |  | 0.0005462927 | 0.0005949602 | 0.0005274662 | 0.0005895874 | 0 | 0.0525395 | 0.002656773 | 0.0005645766 | 2.854904e-05 |  | #REF! | #REF! | #REF! | #REF! | #REF! | #REF! | #REF! | #REF! | #REF!
0.1 | 0.149 | 0.135 | 0.124 | 0.119 |  | 0.001601118 | 0.001450677 | 0.001332474 | 0.001278745 | 0 | 0.126 | 0.006683313 | 0.001353965 | 7.181724e-05 |  | #REF! | 0.050838 | 0.0005462927 | #REF! | #REF! | #REF! | #REF! | #REF! | #REF!
0.2 | 0.324 | 0.278 | 0.244 | 0.332 |  | 0.003481625 | 0.00298732 | 0.002621964 | 0.003567591 | 0 | 0.282 | 0.03278211 | 0.003030303 | 0.0002556998 |  | #REF! | #REF! | #REF! | #REF! | #REF! | #REF! | #REF! | #REF! | #REF!
0.5 | 0.581 | 0.594 | 0.657 | 0.706 | 0.517 | 0.006243284 | 0.006382979 | 0.007059961 | 0.007586503 | 0.005555556 | 0.6106667 | 0.03318969 | 0.006562075 | 0.0003566483 |  | #REF! | #REF! | #REF! | #REF! | #REF! | #REF! | #REF! | #REF! | #REF!
1 | 0.883 | 0.941 | 1.06 | 1.013 | 0.828 | 0.009488502 | 0.01011176 | 0.0113905 | 0.01088545 | 0.008897485 | 1.004667 | 0.0489376 | 0.0107959 | 0.0005258715 |  | #REF! | #REF! | #REF! | #REF! | #REF! | #REF! | #REF! | #REF! | #REF!
2 | 1.868 | 2.12 | 2.385 | 2.293 | 2.019 | 0.02007307 | 0.022781 | 0.02562863 | 0.02464002 | 0.02169568 | 2.266 | 0.1431457 | 0.02434988 | 0.001538209 |  | #REF! | #REF! | #REF! | #REF! | #REF! | #REF! | #REF! | #REF! | #REF!
5 | 4.464 |  | 5.163 | 5.171 | 4.785 | 0.04796905 | 0 | 0.05548034 | 0.0555663 | 0.05141844 | 5.039667 | 0.1801061 | 0.05415503 | 0.001935377 |  | #REF! | #REF! | #REF! | #REF! | #REF! | #REF! | #REF! | #REF! | #REF!
10 | 7.985 |  | 8.806 | 8.384 | 8.951 | 0.08580486 | 0 | 0.09462712 | 0.09009241 | 0.09618526 | 8.391667 | 0.3352157 | 0.0901748 | 0.06209256 |  | #REF! | #REF! | #REF! | #REF! | #REF! | #REF! | #REF! | #REF! | #REF!
15 | 11.616 |  | 11.672 | 10.895 | 12.131 | 0.1248227 | 0 | 0.1254245 | 0.117075 | 0.1303568 | 11.39433 | 0.3538214 | 0.09183054 | 0.05312053 |  | #REF! | #REF! | #REF! | #REF! | #REF! | #REF! | #REF! | #REF! | #REF!
20 | [5 empty] | 0 | 0 | 0 | 0 | 0 | #DIV/0! | #DIV/0! | 0 | 0 |  | #REF! | #REF! | #REF! | #REF! | #REF! | #REF! | #REF! | #REF! | #REF!
30 | [5 empty] | 0 | 0 | 0 | 0 | 0 | #DIV/0! | #DIV/0! | 0 | 0 |  | #REF! | #REF! | #REF! | #REF! | #REF! | #REF! | #REF! | #REF! | #REF!
[16 empty] | #REF! | #REF! | #REF! | #REF! | #REF! | #REF! | #REF! | #REF! | #REF!
[16 empty] | #REF! | #REF! | #REF! | #REF! | #REF! | #REF! | #REF! | #REF! | #REF! |  |  | 0.05-5 | 0.1-10
[16 empty] | #REF! | #REF! | #REF! | #REF! | #REF! | #REF! | #REF! | #REF! | #REF! |  |  | y = 0.008x + 0.001 R² = 0.9949 | y = 0.0073x + 0.0021
[16 empty] | #REF! | #REF! | #REF! | #REF! | #REF! | #REF! | #REF! | #REF! | #REF! |  |  |  | R² = 0.9964
[26 empty] | 0.002355 | 0.05-2
[11 empty] | 0.05-2 | [15 empty] | y = 0.0093x + 0.0004
[11 empty] | y = 0.0119x + 0.0002 R² = 0.9945 | [15 empty] | R² = 0.9962
0.05-5
y = 0.0108x + 0.0007 R² = 0.9974
0.1-5
y = 0.0108x + 0.0009 R² = 0.9974
[29 empty] | LOD | 0.000117 | 0.01258065
[29 empty] | LOQ | 0.000183 | 0.01967742

## Km app
PB pH 8
c glukoza | 1/c | I1 | 1/i | I2 | 1/i | I4 | 1/i | I5 | 1/i
[12 empty] | 0.9929 | 0.9851 | 0.9969 | 0.9975 | 0.9973
0.1 | 10 | 0.25 | 4 | 0.237 | 4.219409 | 0.234 | 4.273504 | 0.234 | 4.273504 |  |  | -0.1490105 | -0.1262295 | -0.08714199 | -0.07531532 | -0.07252947
0.2 | 5 | 0.328 | 3.04878 | 0.401 | 2.493766 | 0.356 | 2.808989 | 0.359 | 2.785515 |  |  | 6.7109375 | 7.922078 | 11.47552 | 13.27751 | 13.7875
0.5 | 2 | 0.753 | 1.328021 | 0.995 | 1.005025 | 0.891 | 1.122334 | 0.891 | 1.122334
1 | 1 | 1.133 | 0.8826125 | 1.552 | 0.6443299 | 1.413 | 0.7077141 | 1.413 | 0.7077141 |  |  |  |  | 12.84685 |  | 9.846513 | 2.643895
2 | 0.5 | 2.695 | 0.3710575 | 3.555 | 0.281294 | 3.253 | 0.3074085 | 3.301 | 0.3029385 |  |  |  |  | 0.9917704 |  | 8.702847 | 2.021966
5 | 0.2 | 6.088 | 0.1642576 | 8.162 | 0.122519 | 7.429 | 0.1346076 | 7.63 | 0.1310616 | [6 empty] | 10.8917 | 2.22498
10 | 0.1 | 10.513 | 0.09512033 | 14.682 | 0.06811061 | 13.204 | 0.07573463 | 13.968 | 0.07159221 | -0.07946483 | -0.06265709 | -0.1158537 | -0.05705001
15 | 0.06666667 | 14.654 | 0.06824075 | 19.922 | 0.05019576 | 17.584 | 0.05686988 | 20.456 | 0.04888541 | 12.58418 | 15.95989 | 8.631579 | 17.52848
20 | 0.05 | 17.148 | 0.05831584 | 21.208 | 0.04715202 | 21.208 | 0.04715202 | 25.081 | 0.03987082 |  |  |  |  | 0.05
30 | 0.03333333 | 21.325 | 0.04689332 |  |  | 26.048 | 0.03839066 | 31.122 | 0.03213161 |  |  |  |  | 50
15.35752
2.062952
0.1343285
AC pH 5 |  |  |  | ciagly pomiar
c glukoza | 1/c | I1 (uA) | 1/i | I2 | 1/i | I3 | 1/i | I4 | 1/i
0.05 | 20 | 0.050838 | 19.67033 | 0.055367 | 18.0613 | 0.049086 | 20.37241 | 0.054867 | 18.22589
0.1 | 10 | 0.149 | 6.711409 | 0.135 | 7.407407 | 0.124 | 8.064516 | 0.119 | 8.403361 |  | 0.9902 | 0.9978 | 0.9852 | 0.9627
0.2 | 5 | 0.324 | 3.08642 | 0.278 | 3.597122 | 0.244 | 4.098361 | 0.332 | 3.012048 |  | -0.1830451 | -0.03826625 | -0.2511889 | -0.3589659
0.5 | 2 | 0.581 | 1.72117 | 0.594 | 1.683502 | 0.657 | 1.52207 | 0.706 | 1.416431 |  | 5.463134 | 26.13269 | 3.981068 | 2.78578 | 4.076661 | 1.095113
1 | 1 | 0.883 | 1.132503 | 0.941 | 1.062699 | 1.06 | 0.9433962 | 1.013 | 0.9871668
2 | 0.5 | 1.868 | 0.5353319 | 2.12 | 0.4716981 | 2.385 | 0.4192872 | 2.293 | 0.4361099
5 | 0.2 | 4.464 | 0.2240143 | 4.785 | 0.2089864 | 5.163 | 0.1936858 | 5.171 | 0.1933862
10 | 0.1 | 7.985 | 0.1252348 | 8.951 | 0.1117194 | 8.806 | 0.1135589 | 8.384 | 0.1192748
15 | 0.06666667 | 11.616 | 0.08608815 | 12.131 | 0.08243344 | 11.672 | 0.08567512 | 10.895 | 0.09178522

## Artificial sweat
ciagły pomiar
c (mM) | I1 | i2 | i3 | i4 | I5 | I6 | mean | SD | j1 | j2 | j3 | j4 | j5 | j6 | mean | SD
0.05 | 0.072 | 0.062 | 0.078 | 0.081 | 0.0804 | 0.079 | 0.05222444 | 0.00667333 | 0.0007736944 | 0.0006662368 | 0.0008381689 | 0.0008704062 | 0.0008639587 | 0.0008489147 | 0.0008202593 | 7.091837e-05
0.1 | 0.124 | 0.165 | 0.167 | 0.172 |  |  | 0.157 | 0.01922238 | 0.00177305 | 0.001794541 | 0.00184827 | 0.001332474 |  |  | 0.001658428 | 0.000206559
0.17 | 0.456 | 0.24 | 0.279 | 0.286 | 0.329 | 0.329 | 0.2683333 | 0.02023748 | 0.004900064 | 0.002578981 | 0.002998066 | 0.003073286 | 0.003535354 | 0.003535354 | 0.002883444 | 0.0002512503
0.5 | 0.892 | 0.886 | 0.951 |  |  |  | 0.9096667 | 0.02932955 | 0.009585214 | 0.009520739 | 0.01021921 |  |  |  | 0.009775056 | 0.0003151681
1 | 1.766 | 1.661 | 1.389 |  |  |  | 1.605333 | 0.1588633 | 0.018977 | 0.0178487 | 0.01492585 |  |  |  | 0.01725052
nowa elektroda
| I1 | i2 | i3 | i4 | mean | SD | j1 | j2 | j3 | j4 | mean | SD |  |  |  |  | y = 0.0093x + 0.0004
0.05 | 0.08121 | 0.0804 | 0.079 | 0.055483 | 0.07402325 | 0.01073337 | 0.0008726628 | 0.0008639587 | 0.0008489147 | 0.0005962067 | 0.0008618454 | 9.809619e-06 |  |  |  |  | R² = 0.9962
0.17 | 0.189 | 0.222 | 0.24 | 0.329 | 0.217 | 0.05183146 | 0.002030948 | 0.002385558 | 0.002578981 | 0.003535354 | 0.002331829
[7 empty] | 0.0004726628 | 0.0004639587 | 0.0004489147 | [7 empty] | 0.0004618454 | 0.009375056 | 0.001931829 | 0.001258428
[7 empty] | 0.05082396 | 0.04988804 | 0.0482704 | 0.0496608 | 0.001054798 | [5 empty] | 0.0496608 |  | 0.2077235
0.0004618454
0.0496608
0.05-2
[12 empty] | y = 0.0093x + 0.0004 |  | 0.0004618454 | -0.0003901904
[12 empty] | R² = 0.9962 |  | 0.0496608 | -0.04195595
[14 empty] | 99.32159 | 0.6784077
[12 empty] | 0.01685052 |  | 0.001931829